## Sheet1
Raw Data List
작업일자 | LotNumber | Device | Process step | Entity | wafer | USL | CL | LSL | Therma wave | Range | Rep.Recipe | Mes.EQ | V | wafer: sampling해 측정한 wafer 1매의 number
2022-06-15 00:09 | MENTO01 | BLIND | PILLAR IMP | IMP#02 | 4 | 919.018 | 880.846 | 842.675 | 889 | 0 | Boron, 150keV, 1.5e13 | TP500 | 1 | Therma wave: 파장을 이용해 wafer에 Damage가 가해진 정도를 측정하는 방법으로, 이온주입 공정 후 wafer의 Damage를 측정 하여 공정이 잘 진행 됐는지 monitoring 할 수 있다.
2022-06-15 00:12 | MENTO02 | BLIND | PILLAR IMP | IMP#02 | 1 | 919.018 | 880.846 | 842.675 | 879 | 10 | Boron, 150keV, 1.5e13 | TP500 | 1 | Range: 직전 Data와의 차이 값으로 Data의 변화를 감지한다.
2022-06-15 01:43 | MENTO03 | BLIND | PILLAR IMP | IMP#02 | 10 | 919.018 | 880.846 | 842.675 | 887 | 8 | Boron, 150keV, 1.5e13 | TP500 | 1 | Mes.EQ: Mesurement equipment, TP500은 Therma wave 측정 설비의 모델명
2022-06-15 01:58 | MENTO04 | BLIND | PILLAR IMP | IMP#02 | 10 | 919.018 | 880.846 | 842.675 | 894 | 7 | Boron, 150keV, 1.5e13 | TP500 | 1
2022-06-15 01:59 | MENTO05 | BLIND | PILLAR IMP | IMP#02 | 10 | 919.018 | 880.846 | 842.675 | 887 | 7 | Boron, 150keV, 1.5e13 | TP500 | 1
2022-06-15 03:42 | MENTO06 | BLIND | PILLAR IMP | IMP#02 | 10 | 919.018 | 880.846 | 842.675 | 902 | 15 | Boron, 150keV, 1.5e13 | TP500 | 1
2022-06-15 03:46 | MENTO07 | BLIND | PILLAR IMP | IMP#02 | 25 | 919.018 | 880.846 | 842.675 | 888 | 14 | Boron, 150keV, 1.5e13 | TP500 | 1
2022-06-15 09:24 | MENTO08 | BLIND | PILLAR IMP | IMP#02 | 5 | 919.018 | 880.846 | 842.675 | 902 | 14 | Boron, 150keV, 1.5e13 | TP500 | 1
2022-06-15 09:50 | MENTO09 | BLIND | PILLAR IMP | IMP#02 | 18 | 919.018 | 880.846 | 842.675 | 897 | 5 | Boron, 150keV, 1.5e13 | TP500 | 1
2022-06-15 09:53 | MENTO10 | BLIND | PILLAR IMP | IMP#02 | 5 | 919.018 | 880.846 | 842.675 | 889 | 8 | Boron, 150keV, 1.5e13 | TP500 | 1
2022-06-15 10:08 | MENTO11 | BLIND | PILLAR IMP | IMP#02 | 5 | 919.018 | 880.846 | 842.675 | 899 | 10 | Boron, 150keV, 1.5e13 | TP500 | 1
2022-06-15 10:20 | MENTO12 | BLIND | PILLAR IMP | IMP#02 | 5 | 919.018 | 880.846 | 842.675 | 897 | 2 | Boron, 150keV, 1.5e13 | TP500 | 1
2022-06-15 17:30 | MENTO13 | BLIND | PILLAR IMP | IMP#03 | 5 | 919.018 | 880.846 | 842.675 | 876 | 21 | Boron, 150keV, 1.5e13 | TP500 | 1
2022-06-16 04:08 | MENTO14 | BLIND | PILLAR IMP | IMP#02 | 5 | 919.018 | 880.846 | 842.675 | 870 | 6 | Boron, 150keV, 1.5e13 | TP500 | 1
2022-06-16 04:15 | MENTO15 | BLIND | PILLAR IMP | IMP#03 | 5 | 919.018 | 880.846 | 842.675 | 876 | 6 | Boron, 150keV, 1.5e13 | TP500 | 1
2022-06-16 04:36 | MENTO16 | BLIND | PILLAR IMP | IMP#02 | 5 | 919.018 | 880.846 | 842.675 | 891 | 15 | Boron, 150keV, 1.5e13 | TP500 | 1
2022-06-16 04:44 | MENTO17 | BLIND | PILLAR IMP | IMP#02 | 5 | 919.018 | 880.846 | 842.675 | 893 | 2 | Boron, 150keV, 1.5e13 | TP500 | 1
2022-06-16 04:58 | MENTO18 | BLIND | PILLAR IMP | IMP#02 | 5 | 919.018 | 880.846 | 842.675 | 907 | 14 | Boron, 150keV, 1.5e13 | TP500 | 1
2022-06-16 08:41 | MENTO19 | BLIND | PILLAR IMP | IMP#03 | 5 | 919.018 | 880.846 | 842.675 | 875 | 32 | Boron, 150keV, 1.5e13 | TP500 | 1
2022-06-16 09:00 | MENTO20 | BLIND | PILLAR IMP | IMP#02 | 5 | 919.018 | 880.846 | 842.675 | 887 | 12 | Boron, 150keV, 1.5e13 | TP500 | 1
2022-06-16 09:29 | MENTO21 | BLIND | PILLAR IMP | IMP#01 | 25 | 919.018 | 880.846 | 842.675 | 898 | 11 | Boron, 150keV, 1.5e13 | TP500 | 1
2022-06-16 09:49 | MENTO22 | BLIND | PILLAR IMP | IMP#01 | 5 | 919.018 | 880.846 | 842.675 | 892 | 6 | Boron, 150keV, 1.5e13 | TP500 | 1
2022-06-16 10:07 | MENTO23 | BLIND | PILLAR IMP | IMP#01 | 5 | 919.018 | 880.846 | 842.675 | 910 | 18 | Boron, 150keV, 1.5e13 | TP500 | 1
2022-06-16 10:26 | MENTO24 | BLIND | PILLAR IMP | IMP#01 | 5 | 919.018 | 880.846 | 842.675 | 895 | 15 | Boron, 150keV, 1.5e13 | TP500 | 1
2022-06-16 10:28 | MENTO25 | BLIND | PILLAR IMP | IMP#01 | 5 | 919.018 | 880.846 | 842.675 | 910 | 15 | Boron, 150keV, 1.5e13 | TP500 | 1
2022-06-16 10:42 | MENTO26 | BLIND | PILLAR IMP | IMP#01 | 5 | 919.018 | 880.846 | 842.675 | 914 | 4 | Boron, 150keV, 1.5e13 | TP500 | 1
2022-06-16 10:52 | MENTO27 | BLIND | PILLAR IMP | IMP#01 | 5 | 919.018 | 880.846 | 842.675 | 914 | 0 | Boron, 150keV, 1.5e13 | TP500 | 1
2022-06-17 04:04 | MENTO28 | BLIND | PILLAR IMP | IMP#02 | 4 | 919.018 | 880.846 | 842.675 | 905 | 9 | Boron, 150keV, 1.5e13 | TP500 | 1
2022-06-18 08:02 | MENTO29 | BLIND | PILLAR IMP | IMP#02 | 25 | 919.018 | 880.846 | 842.675 | 896 | 9 | Boron, 150keV, 1.5e13 | TP500 | 1
2022-06-18 08:12 | MENTO30 | BLIND | PILLAR IMP | IMP#02 | 13 | 919.018 | 880.846 | 842.675 | 903 | 7 | Boron, 150keV, 1.5e13 | TP500 | 1
2022-06-18 08:45 | MENTO31 | BLIND | PILLAR IMP | IMP#02 | 13 | 919.018 | 880.846 | 842.675 | 901 | 2 | Boron, 150keV, 1.5e13 | TP500 | 1
2022-06-18 08:47 | MENTO32 | BLIND | PILLAR IMP | IMP#02 | 13 | 919.018 | 880.846 | 842.675 | 886 | 15 | Boron, 150keV, 1.5e13 | TP500 | 1
2022-06-18 08:59 | MENTO33 | BLIND | PILLAR IMP | IMP#02 | 13 | 919.018 | 880.846 | 842.675 | 908 | 22 | Boron, 150keV, 1.5e13 | TP500 | 1
2022-06-18 09:07 | MENTO34 | BLIND | PILLAR IMP | IMP#02 | 13 | 919.018 | 880.846 | 842.675 | 900 | 8 | Boron, 150keV, 1.5e13 | TP500 | 1
2022-06-18 09:35 | MENTO35 | BLIND | PILLAR IMP | IMP#02 | 13 | 919.018 | 880.846 | 842.675 | 913 | 13 | Boron, 150keV, 1.5e13 | TP500 | 1
2022-06-18 09:44 | MENTO36 | BLIND | PILLAR IMP | IMP#02 | 13 | 919.018 | 880.846 | 842.675 | 905 | 8 | Boron, 150keV, 1.5e13 | TP500 | 1
2022-06-18 09:48 | MENTO37 | BLIND | PILLAR IMP | IMP#03 | 13 | 919.018 | 880.846 | 842.675 | 894 | 11 | Boron, 150keV, 1.5e13 | TP500 | 1
2022-06-18 09:51 | MENTO38 | BLIND | PILLAR IMP | IMP#03 | 25 | 919.018 | 880.846 | 842.675 | 872 | 22 | Boron, 150keV, 1.5e13 | TP500 | 1
2022-06-18 17:20 | MENTO39 | BLIND | PILLAR IMP | IMP#02 | 25 | 919.018 | 880.846 | 842.675 | 892 | 20 | Boron, 150keV, 1.5e13 | TP500 | 1
2022-06-18 20:32 | MENTO40 | BLIND | PILLAR IMP | IMP#01 | 12 | 919.018 | 880.846 | 842.675 | 897 | 5 | Boron, 150keV, 1.5e13 | TP500 | 1
2022-06-19 09:45 | MENTO41 | BLIND | PILLAR IMP | IMP#02 | 17 | 919.018 | 880.846 | 842.675 | 880 | 17 | Boron, 150keV, 1.5e13 | TP500 | 1
2022-06-19 15:15 | MENTO42 | BLIND | PILLAR IMP | IMP#01 | 20 | 919.018 | 880.846 | 842.675 | 901 | 21 | Boron, 150keV, 1.5e13 | TP500 | 1
2022-06-19 16:03 | MENTO43 | BLIND | PILLAR IMP | IMP#02 | 5 | 919.018 | 880.846 | 842.675 | 897 | 4 | Boron, 150keV, 1.5e13 | TP500 | 1
2022-06-19 21:36 | MENTO44 | BLIND | PILLAR IMP | IMP#02 | 13 | 919.018 | 880.846 | 842.675 | 911 | 14 | Boron, 150keV, 1.5e13 | TP500 | 1
2022-06-19 22:14 | MENTO45 | BLIND | PILLAR IMP | IMP#03 | 4 | 919.018 | 880.846 | 842.675 | 876 | 35 | Boron, 150keV, 1.5e13 | TP500 | 1
2022-06-20 05:11 | MENTO46 | BLIND | PILLAR IMP | IMP#02 | 20 | 919.018 | 880.846 | 842.675 | 912 | 36 | Boron, 150keV, 1.5e13 | TP500 | 1
2022-06-20 07:52 | MENTO47 | BLIND | PILLAR IMP | IMP#02 | 17 | 919.018 | 880.846 | 842.675 | 887 | 25 | Boron, 150keV, 1.5e13 | TP500 | 1
2022-06-20 08:04 | MENTO48 | BLIND | PILLAR IMP | IMP#02 | 17 | 919.018 | 880.846 | 842.675 | 902 | 15 | Boron, 150keV, 1.5e13 | TP500 | 1
2022-06-20 08:39 | MENTO49 | BLIND | PILLAR IMP | IMP#02 | 10 | 919.018 | 880.846 | 842.675 | 918 | 16 | Boron, 150keV, 1.5e13 | TP500 | 1
2022-06-20 12:36 | MENTO50 | BLIND | PILLAR IMP | IMP#02 | 5 | 919.018 | 880.846 | 842.675 | 909 | 9 | Boron, 150keV, 1.5e13 | TP500 | 1
2022-06-20 13:08 | MENTO51 | BLIND | PILLAR IMP | IMP#02 | 7 | 919.018 | 880.846 | 842.675 | 908 | 1 | Boron, 150keV, 1.5e13 | TP500 | 1
2022-06-20 20:18 | MENTO52 | BLIND | PILLAR IMP | IMP#02 | 5 | 919.018 | 880.846 | 842.675 | 894 | 14 | Boron, 150keV, 1.5e13 | TP500 | 1
2022-06-20 21:23 | MENTO53 | BLIND | PILLAR IMP | IMP#02 | 10 | 919.018 | 880.846 | 842.675 | 898 | 4 | Boron, 150keV, 1.5e13 | TP500 | 1
2022-06-20 21:47 | MENTO54 | BLIND | PILLAR IMP | IMP#03 | 10 | 919.018 | 880.846 | 842.675 | 875 | 23 | Boron, 150keV, 1.5e13 | TP500 | 1
2022-06-20 21:48 | MENTO55 | BLIND | PILLAR IMP | IMP#02 | 20 | 919.018 | 880.846 | 842.675 | 879 | 4 | Boron, 150keV, 1.5e13 | TP500 | 1
2022-06-21 01:57 | MENTO56 | BLIND | PILLAR IMP | IMP#03 | 1 | 919.018 | 880.846 | 842.675 | 882 | 3 | Boron, 150keV, 1.5e13 | TP500 | 1
2022-06-21 02:04 | MENTO57 | BLIND | PILLAR IMP | IMP#01 | 4 | 919.018 | 880.846 | 842.675 | 900 | 18 | Boron, 150keV, 1.5e13 | TP500 | 1
2022-06-21 02:33 | MENTO58 | BLIND | PILLAR IMP | IMP#01 | 13 | 919.018 | 880.846 | 842.675 | 917 | 17 | Boron, 150keV, 1.5e13 | TP500 | 1
2022-06-21 02:37 | MENTO59 | BLIND | PILLAR IMP | IMP#01 | 12 | 919.018 | 880.846 | 842.675 | 904 | 13 | Boron, 150keV, 1.5e13 | TP500 | 1
2022-06-21 03:04 | MENTO60 | BLIND | PILLAR IMP | IMP#01 | 20 | 919.018 | 880.846 | 842.675 | 910 | 6 | Boron, 150keV, 1.5e13 | TP500 | 1
2022-06-21 03:05 | MENTO61 | BLIND | PILLAR IMP | IMP#01 | 20 | 919.018 | 880.846 | 842.675 | 888 | 22 | Boron, 150keV, 1.5e13 | TP500 | 1
2022-06-21 03:23 | MENTO62 | BLIND | PILLAR IMP | IMP#01 | 13 | 919.018 | 880.846 | 842.675 | 885 | 3 | Boron, 150keV, 1.5e13 | TP500 | 1
2022-06-21 03:53 | MENTO63 | BLIND | PILLAR IMP | IMP#01 | 4 | 919.018 | 880.846 | 842.675 | 902 | 17 | Boron, 150keV, 1.5e13 | TP500 | 1
2022-06-21 10:28 | MENTO64 | BLIND | PILLAR IMP | IMP#03 | 17 | 919.018 | 880.846 | 842.675 | 880 | 22 | Boron, 150keV, 1.5e13 | TP500 | 1
2022-06-21 10:38 | MENTO65 | BLIND | PILLAR IMP | IMP#03 | 17 | 919.018 | 880.846 | 842.675 | 883 | 3 | Boron, 150keV, 1.5e13 | TP500 | 1
2022-06-21 10:41 | MENTO66 | BLIND | PILLAR IMP | IMP#03 | 25 | 919.018 | 880.846 | 842.675 | 880 | 3 | Boron, 150keV, 1.5e13 | TP500 | 1
2022-06-22 08:34 | MENTO67 | BLIND | PILLAR IMP | IMP#03 | 17 | 919.018 | 880.846 | 842.675 | 882 | 2 | Boron, 150keV, 1.5e13 | TP500 | 1
2022-06-22 08:54 | MENTO68 | BLIND | PILLAR IMP | IMP#01 | 17 | 919.018 | 880.846 | 842.675 | 892 | 10 | Boron, 150keV, 1.5e13 | TP500 | 1
2022-06-22 16:17 | MENTO69 | BLIND | PILLAR IMP | IMP#02 | 10 | 919.018 | 880.846 | 842.675 | 909 | 17 | Boron, 150keV, 1.5e13 | TP500 | 1
2022-06-22 18:01 | MENTO70 | BLIND | PILLAR IMP | IMP#02 | 10 | 919.018 | 880.846 | 842.675 | 900 | 9 | Boron, 150keV, 1.5e13 | TP500 | 1
2022-06-23 00:41 | MENTO71 | BLIND | PILLAR IMP | IMP#02 | 7 | 919.018 | 880.846 | 842.675 | 888 | 12 | Boron, 150keV, 1.5e13 | TP500 | 1
2022-06-23 00:45 | MENTO72 | BLIND | PILLAR IMP | IMP#02 | 7 | 919.018 | 880.846 | 842.675 | 888 | 0 | Boron, 150keV, 1.5e13 | TP500 | 1
2022-06-23 01:29 | MENTO73 | BLIND | PILLAR IMP | IMP#02 | 7 | 919.018 | 880.846 | 842.675 | 869 | 19 | Boron, 150keV, 1.5e13 | TP500 | 1
2022-06-23 12:33 | MENTO74 | BLIND | PILLAR IMP | IMP#02 | 5 | 919.018 | 880.846 | 842.675 | 902 | 33 | Boron, 150keV, 1.5e13 | TP500 | 1
2022-06-23 12:38 | MENTO75 | BLIND | PILLAR IMP | IMP#03 | 5 | 919.018 | 880.846 | 842.675 | 877 | 25 | Boron, 150keV, 1.5e13 | TP500 | 1
2022-06-25 10:01 | MENTO76 | BLIND | PILLAR IMP | IMP#01 | 4 | 919.018 | 880.846 | 842.675 | 887 | 10 | Boron, 150keV, 1.5e13 | TP500 | 1
2022-06-25 10:19 | MENTO77 | BLIND | PILLAR IMP | IMP#01 | 5 | 919.018 | 880.846 | 842.675 | 910 | 23 | Boron, 150keV, 1.5e13 | TP500 | 1
2022-06-25 10:37 | MENTO78 | BLIND | PILLAR IMP | IMP#01 | 6 | 919.018 | 880.846 | 842.675 | 904 | 6 | Boron, 150keV, 1.5e13 | TP500 | 1
2022-06-25 10:52 | MENTO79 | BLIND | PILLAR IMP | IMP#01 | 4 | 919.018 | 880.846 | 842.675 | 919 | 15 | Boron, 150keV, 1.5e13 | TP500 | 1
2022-06-25 11:04 | MENTO80 | BLIND | PILLAR IMP | IMP#01 | 6 | 919.018 | 880.846 | 842.675 | 892 | 27 | Boron, 150keV, 1.5e13 | TP500 | 1
2022-06-25 11:07 | MENTO81 | BLIND | PILLAR IMP | IMP#01 | 20 | 919.018 | 880.846 | 842.675 | 910 | 18 | Boron, 150keV, 1.5e13 | TP500 | 1
2022-06-25 11:13 | MENTO82 | BLIND | PILLAR IMP | IMP#01 | 6 | 919.018 | 880.846 | 842.675 | 895 | 15 | Boron, 150keV, 1.5e13 | TP500 | 1
2022-06-25 11:22 | MENTO83 | BLIND | PILLAR IMP | IMP#01 | 20 | 919.018 | 880.846 | 842.675 | 895 | 0 | Boron, 150keV, 1.5e13 | TP500 | 1
2022-06-25 11:36 | MENTO84 | BLIND | PILLAR IMP | IMP#01 | 20 | 919.018 | 880.846 | 842.675 | 891 | 4 | Boron, 150keV, 1.5e13 | TP500 | 1
2022-06-26 01:16 | MENTO85 | BLIND | PILLAR IMP | IMP#02 | 10 | 919.018 | 880.846 | 842.675 | 910 | 19 | Boron, 150keV, 1.5e13 | TP500 | 1
2022-06-26 02:54 | MENTO86 | BLIND | PILLAR IMP | IMP#02 | 10 | 919.018 | 880.846 | 842.675 | 891 | 19 | Boron, 150keV, 1.5e13 | TP500 | 1
2022-06-26 05:17 | MENTO87 | BLIND | PILLAR IMP | IMP#02 | 5 | 919.018 | 880.846 | 842.675 | 899 | 8 | Boron, 150keV, 1.5e13 | TP500 | 1
2022-06-26 05:41 | MENTO88 | BLIND | PILLAR IMP | IMP#02 | 10 | 919.018 | 880.846 | 842.675 | 899 | 0 | Boron, 150keV, 1.5e13 | TP500 | 1
2022-06-26 11:39 | MENTO89 | BLIND | PILLAR IMP | IMP#01 | 11 | 919.018 | 880.846 | 842.675 | 894 | 5 | Boron, 150keV, 1.5e13 | TP500 | 1
2022-06-26 11:42 | MENTO90 | BLIND | PILLAR IMP | IMP#01 | 14 | 919.018 | 880.846 | 842.675 | 904 | 10 | Boron, 150keV, 1.5e13 | TP500 | 1
2022-06-26 12:00 | MENTO91 | BLIND | PILLAR IMP | IMP#01 | 10 | 919.018 | 880.846 | 842.675 | 910 | 6 | Boron, 150keV, 1.5e13 | TP500 | 1
2022-06-26 17:53 | MENTO92 | BLIND | PILLAR IMP | IMP#02 | 5 | 919.018 | 880.846 | 842.675 | 893 | 17 | Boron, 150keV, 1.5e13 | TP500 | 1
2022-06-27 07:49 | MENTO93 | BLIND | PILLAR IMP | IMP#02 | 4 | 919.018 | 880.846 | 842.675 | 901 | 8 | Boron, 150keV, 1.5e13 | TP500 | 1
2022-06-27 08:00 | MENTO94 | BLIND | PILLAR IMP | IMP#02 | 4 | 919.018 | 880.846 | 842.675 | 898 | 3 | Boron, 150keV, 1.5e13 | TP500 | 1
2022-06-27 09:19 | MENTO95 | BLIND | PILLAR IMP | IMP#02 | 15 | 919.018 | 880.846 | 842.675 | 893 | 5 | Boron, 150keV, 1.5e13 | TP500 | 1
2022-06-27 12:48 | MENTO96 | BLIND | PILLAR IMP | IMP#02 | 13 | 919.018 | 880.846 | 842.675 | 912 | 19 | Boron, 150keV, 1.5e13 | TP500 | 1
2022-06-27 12:58 | MENTO97 | BLIND | PILLAR IMP | IMP#02 | 13 | 919.018 | 880.846 | 842.675 | 901 | 11 | Boron, 150keV, 1.5e13 | TP500 | 1
2022-06-27 13:00 | MENTO98 | BLIND | PILLAR IMP | IMP#02 | 4 | 919.018 | 880.846 | 842.675 | 890 | 11 | Boron, 150keV, 1.5e13 | TP500 | 1
2022-06-27 13:21 | MENTO99 | BLIND | PILLAR IMP | IMP#03 | 4 | 919.018 | 880.846 | 842.675 | 883 | 7 | Boron, 150keV, 1.5e13 | TP500 | 1
2022-06-27 13:23 | MENTO100 | BLIND | PILLAR IMP | IMP#02 | 4 | 919.018 | 880.846 | 842.675 | 888 | 5 | Boron, 150keV, 1.5e13 | TP500 | 1
2022-06-27 13:28 | MENTO101 | BLIND | PILLAR IMP | IMP#02 | 13 | 919.018 | 880.846 | 842.675 | 872 | 16 | Boron, 150keV, 1.5e13 | TP500 | 1
2022-06-27 16:39 | MENTO102 | BLIND | PILLAR IMP | IMP#02 | 7 | 919.018 | 880.846 | 842.675 | 888 | 16 | Boron, 150keV, 1.5e13 | TP500 | 1
2022-06-27 16:50 | MENTO103 | BLIND | PILLAR IMP | IMP#02 | 7 | 919.018 | 880.846 | 842.675 | 895 | 7 | Boron, 150keV, 1.5e13 | TP500 | 1
2022-06-27 17:02 | MENTO104 | BLIND | PILLAR IMP | IMP#02 | 7 | 919.018 | 880.846 | 842.675 | 891 | 4 | Boron, 150keV, 1.5e13 | TP500 | 1
2022-06-27 18:10 | MENTO105 | BLIND | PILLAR IMP | IMP#02 | 7 | 919.018 | 880.846 | 842.675 | 884 | 7 | Boron, 150keV, 1.5e13 | TP500 | 1
2022-06-27 18:53 | MENTO106 | BLIND | PILLAR IMP | IMP#02 | 7 | 919.018 | 880.846 | 842.675 | 878 | 6 | Boron, 150keV, 1.5e13 | TP500 | 1
2022-06-27 22:56 | MENTO107 | BLIND | PILLAR IMP | IMP#02 | 3 | 919.018 | 880.846 | 842.675 | 905 | 27 | Boron, 150keV, 1.5e13 | TP500 | 1
2022-06-27 23:10 | MENTO108 | BLIND | PILLAR IMP | IMP#02 | 4 | 919.018 | 880.846 | 842.675 | 888.3782 | 16.6218 | Boron, 150keV, 1.5e13 | TP500 | 1
2022-06-27 23:11 | MENTO109 | BLIND | PILLAR IMP | IMP#02 | 4 | 919.018 | 880.846 | 842.675 | 910 | 21.6218 | Boron, 150keV, 1.5e13 | TP500 | 1
2022-06-28 08:31 | MENTO110 | BLIND | PILLAR IMP | IMP#01 | 12 | 919.018 | 880.846 | 842.675 | 909 | 1 | Boron, 150keV, 1.5e13 | TP500 | 1
2022-06-28 08:37 | MENTO111 | BLIND | PILLAR IMP | IMP#01 | 10 | 919.018 | 880.846 | 842.675 | 923 | 14 | Boron, 150keV, 1.5e13 | TP500 | 1
2022-06-28 08:45 | MENTO112 | BLIND | PILLAR IMP | IMP#01 | 15 | 919.018 | 880.846 | 842.675 | 918 | 5 | Boron, 150keV, 1.5e13 | TP500 | 1